## FIS2005
www.krepezi.ru
Химические системы fischer2005
основа состава | Полиэстер |  | Гибридный полиэстер |  |  |  | Винилэстер | [5 empty] | Гибридный винилэстер | [13 empty] | Эпоксидная смола
название системы | FIS P 380 C |  | FIS P 300 T |  | FIS P 360 S |  | FIS VT 380 C |  | FIS HB 150 C |  | FIS HB 345 S |  | FIS VS 100 P |  | FIS VS 150 C |  | FIS VS 300 T |  | FIS VS 360 S |  | FIS VW 360 S |  | FIS V 360 S |  | FIS V 950 S |  | FIS EM 390 S |  | FIS EM 1100 S
фото
состав | Полиэстр с добавлением цемента и воды |  | Модифицированный полиэстер с увеличенным временем затвердевания и малой силой выпрессовки |  | Полиэстер |  | Винилэстер с добавлением цемента и воды |  | Смола-винилэстэр |  | Смола-винилэстэр |  | Модифицированный винилэстер с увеличенным временем затвердевания и малой силой выпрессовки |  | Модифицированный винилэстер с увеличенным временем затвердевания и малой силой выпрессовки |  | Модифицированный винилэстер с увеличенным временем затвердевания и малой силой выпрессовки |  | Модифицированный винилэстер с увеличенным временем затвердевания и малой силой выпрессовки |  | Модифицированный винилэстер с уменьшенным временем затвердевания |  | Винилэстер |  | Винилэстер |  | Эпоксидная смола |  | Эпоксидная смола
картридж
тип картриджа | коаксиальный |  | мульти |  | шатл |  | коаксиальный |  | коаксиальный с поршнем |  | Shuttle cartridge |  | Coaxial-System with an integrated twist plunger |  | Coaxial-System with a plunger |  | Multibond: System with Inlay |  | Shuttle cartridge |  | Shuttle cartridge |  | Shuttle cartridge |  | Shuttle cartridge |  | Shuttle cartridge |  | Shuttle cartridge
ёмкость | 380 мл |  | 300 мл |  | 360 мл |  | 380 мл |  | 145 мл |  | 345 мл |  | 100 мл |  | 145 мл |  | 300 мл |  | 360 мл |  | 360 мл |  | 360 мл |  | 950 мл |  | 390 мл |  | 1100 мл
пропорция смешивания | 10:1 |  | 5:1 |  | 5:1 |  | 10:1 |  | 10:1 |  | 10:1 |  | 5:1 |  | 5:1 |  | 5:1 |  | 5:1 |  | 5:1 |  | 5:1 |  | 5:1 |  | 3:1 |  | 3:1
сила выпрессовки при 20°C | 1,5 kN | - | 0,7 kN | ++ | 1,0 kN | o | 1,5 kN | - | 0,9 kN | o | 0,9 kN | o | 0,6 kN | ++ | 0,6 kN | ++ | 0,6 kN | ++ | 0,6 kN | ++ | 0,8 kN | + | 0,8 kN | + |  |  | 1,0 kN | o
срок годности | 12 месяцев | - | 12 месяцев | - | 18 месяцев | o | 12 месяцев | - | 24 месяца | + | 24 месяца | + | 18 месяцев | o | 18 месяцев | o | 12 месяцев | - | 18 месяцев | o | 9 месяцев | - | 18 месяцев | o | 18 месяцев | o | 24 месяца | + | 24 месяца | +
выпрессовочный пистолет (дозатор) | Специальный пистолет для коаксиального картриджа | o | Стандартный пистолет для силикона | + | Специальный пистолет для шатл-картриджа | o | Специальный пистолет для коаксиального картриджа | o | Стандартный пистолет для силикона | + | Специальный пистолет для шатл-картриджа | o | без применения пистолета | ++ | Стандартный пистолет для силикона | + | Стандартный пистолет для силикона | + | Специальный пистолет для шатл-картриджа | o | Специальный пистолет для шатл-картриджа | o | Специальный пистолет для шатл-картриджа | o | Специальный пневматический пистолет | - | Специальный пистолет для шатл-картриджа | o | Специальный пневматический пистолет | -
Технические характеристики
сравнительные характеристики нагрузок в бетоне | ~ 80% | - | ~ 80% | - | ~ 80% | - | ~ 90% | o | ~ 100% | + | ~ 100% | + | ~ 100% | + | ~ 100% | + | ~ 100% | + | ~ 100% | + | ~ 100% | + | ~ 100% | + | ~ 100% | + | ~ 120% | ++ | ~ 120% | ++
Требование к тщательности очистки отверстий | среднее | o | среднее | o | среднее | o | среднее | o | среднее | o | среднее | o | низкое | + | низкое | + | низкое | + | низкое | + | низкое | + | низкое | + | низкое | + | среднее | ++ | среднее | ++
Температурная стойкость | средняя | o | средняя | o | средняя | o | высокая | + | высокая | + | высокая | + | масимальная | ++ | масимальная | ++ | масимальная | ++ | масимальная | ++ | масимальная | ++ | масимальная | ++ | масимальная | ++ | низкая | - | низкая | -
Химическая стойкость | средняя | o | средняя | o | средняя | o | высокая | + | высокая | + | высокая | + | высокая | + | высокая | + | высокая | + | высокая | + | высокая | + | высокая | + | высокая | + | высокая | + | высокая | +
поведение в бетоне | плохое | - | среднее | o | среднее | o | хорошее | + | хорошее | + | хорошее | + | очень хорошее | ++ | очень хорошее | ++ | очень хорошее | ++ | очень хорошее | ++ | очень хорошее | ++ | очень хорошее | ++ | очень хорошее | ++ | хорошее | + | хорошее | +
усадка состава | < 1,5 % | - | < 1,5 % | - | < 1,5 % | - | < 1,5 % | - | < 0,7 % | o | < 0,7 % | o | < 1 % | o | < 1 % | o | < 1 % | o | < 1 % | o | < 1 % | o | < 0,5 % | + | < 0,5 % | + | < 0,05 % | ++ | < 0,05 % | ++
время схватывания при +20°C | 5 мин | o | 8 мин | + | 5 мин | o | 5 мин | o | 6 мин | o | 6 мин | o | 10 мин | + | 10 мин | + | 10 мин | + | 10 мин | + | 1 мин | - | 5 мин | o | 5 мин | o | 20 мин | ++ | 20 мин | ++
время полной готовности при +20°C | 60 мин | o | 120 мин | - | 60 мин | o | 60 мин | o | 35 мин | + | 35 мин | + | 120 мин | - | 120 мин | - | 120 мин | - | 120 мин | - | 30 мин | + | 45 мин | + | 45 мин | + | 600 мин | -- | 600 мин | --
применяемость
кирпичная кладка | + |  | + |  | + |  | + |  | + |  | + |  | + |  | + |  | + |  | + |  | + |  | + |  | + |  | + |  | +
растянутая зона бетона | - |  | - |  | - |  | - |  | + 1) |  | + 1) |  | - |  | - |  | - |  | - |  | - |  | - |  | - |  | - |  | -
сжатая зона бетона | - |  | o |  | o |  | + |  | + |  | + |  | + |  | + |  | + |  | + |  | + |  | + |  | + |  | + |  | +
использование с арматурой | - |  | - |  | - |  | - |  | - |  | - |  | + |  | + |  | + |  | + |  | + |  | + |  | + |  | + |  | +
подводная анкеровка | - |  | - |  | - |  | o |  | + |  | + |  | - |  | - |  | - |  | - |  | - |  | - |  | - |  | + |  | +
алмазное бурение | - |  | - |  | - |  | - |  | + 1) |  | + 1) |  | - |  | - |  | - |  | - |  | - |  | - |  | - |  | + |  | +
огнестойкость | - |  | - |  | - |  | - |  | + 1) |  | + 1) |  | - |  | - |  | - |  | - |  | - |  | + |  | + |  | - |  | -
допуски
кирпичная кладка | + SOCOTEC |  | - |  | - |  | - |  | - |  | - |  | - |  | + SOCOTEC |  | - |  | - |  | - |  | + DIBt / ICC |  | + DIBt / ICC |  | - |  | -
растянутая зона бетона | - |  | - |  | - |  | - |  | + DIBt |  | + DIBt |  | - |  | - |  | - |  | - |  | - |  | - |  | - |  | - |  | -
сжатая зона бетона | - |  | - |  | - |  | - |  | + DIBt |  | + DIBt |  | - |  | - |  | - |  | - |  | - |  | + ETA / ICC |  | + ETA / ICC |  | - |  | -
применение с арматурой | - |  | - |  | - |  | - |  | - |  | - |  | - |  | - |  | - |  | - |  | - |  | + DIBt / ICC / SOCOTEC |  | + DIBt / ICC / SOCOTEC |  | - |  | -
жаростойкая кладка | - |  | - |  | - |  | - |  | - |  | - |  | - |  | - |  | - |  | - |  | - |  | + |  | + |  | - |  | -
жаростойкий бетон | - |  | - |  | - |  | - |  | + F120 |  | + F120 |  | - |  | - |  | - |  | - |  | - |  | + |  | + |  | - |  | -
наличие сертификата РОССТРОЙ |  | ++ |  | ++ |  | ++ |  | -- |  | ++ |  | ++ |  | ++ |  | ++ |  | ++ |  | ++ |  | ++ |  | ++ |  | ++ |  | ++ |  | ++
Итоговый идекс по всем характеристикам | 5 |  | 5 |  | 6 |  | 7 |  | 8.5 |  | 8.5 |  | 8.5 |  | 8.5 |  | 8 |  | 8.5 |  | 8.5 |  | 10 |  | 10 |  | 11 |  | 11
Индекс стоимости | 4 |  | 4 |  | 5 |  | 5 |  | 11.5 |  | 8 |  | 13.5 |  | 10 |  | 6 |  | 7.5 |  | 7.5 |  | 7 |  | 6 |  | 7.5 |  | 6.5
1) совместно с highbond-anker FHB-A